## Blank
熱鍛鋁材料加熱製程檢查表(測試樣品: XX.XXXX.XXX.XXX [X/3])
📅 日期：______ 🔧 負責人：______ 🏭 設備編號：______(型號: )
使用時機 | 開發初期驗證1次，製程變更需重新驗證 |  | 數量 | 至少3pcs
設備檢查
檢查項目 | 標準要求 | 檢查方式 | 狀況 (✓/✗) | 備註
加熱爐控制系統 (爐長: M) | 第一段爐溫設定: °C |  |  | *爐溫設定不可接近/超過材料固溶溫度* 6-series 固溶溫度: 520°C , 爐溫設定不可超過480°C 7-series 固溶溫度: 470°C , 爐溫設定不可超過440°C
第二段爐溫設定: °C
第三段爐溫設定: °C
第四段爐溫設定: °C
第五段爐溫設定: °C
第六段爐溫設定: °C
第七段爐溫設定: °C
加熱爐轉速設定: RPM
熱電偶測溫儀 | 型號:
校驗時間:
紀錄器 | 型號:
校驗時間:
接觸式測溫儀 | 型號:
校驗時間:
室溫溫度計 | 型號:
🔹異常處理：若檢查異常，請記錄問題點並通知設備維護人員(加熱設備)、品質檢驗部門(量測設備)。
材料狀況檢查
檢查項目 | 標準要求 | 檢查方式 | 狀況 (✓/✗) | 備註
材料類別 | 材質符合 (AL6061、7075等) | 查看物料清單（BOM）、 製程圖面、入料檢驗報告
表面狀況 | 無色差、無氧化層、污染、異物、橘皮破裂、表層起皮、連續氣泡 | 目視檢查
尺寸規格 | 1.長度、直徑規格 2.有/無其他共用產品料號 | 測量工具檢驗
材料標籤/批號 | 與生產單一致，確保可追溯性 | 查閱標籤與生產記錄 (工單號碼)
🔹 異常處理：若發現材料異常，應停止使用並通報品質檢驗部門。
加熱過程監測
時間 (hh:mm) | 溫度擷取時間 (min) | 爐溫設定(段數) | 室溫溫度 (°C) | 材料表面溫度 (°C) | 材料心部溫度 (°C) | 內外溫差 (°C) | 備註
開始加熱 ( : ) 加熱結束 ( : ) | 0 |  |  |  |  | 0
| 5.1 |  |  |  |  | 0
| 10.2 |  |  |  |  | 0
| 15.3 |  |  |  |  | 0
| 20.4 |  |  |  |  | 0
| 25.5 |  |  |  |  | 0
| 30.6 |  |  |  |  | 0
| 35.7 |  |  |  |  | 0
| 40.8 |  |  |  |  | 0
| 45.9 |  |  |  |  | 0
| 51 |  |  |  |  | 0
| 52 |  |  |  |  | 0
| 53 |  |  |  |  | 0
| 54 |  |  |  |  | 0
| 55 |  |  |  |  | 0
| 56 |  |  |  |  | 0
| 57 |  |  |  |  | 0
| 58 |  |  |  |  | 0
| 59 |  |  |  |  | 0
| 60 |  |  |  |  | 0 | 出爐時間
…
出爐冷卻 | 60.5 |  |  |  |  | 0
| 61 |  |  |  |  | 0
| 61.5 |  |  |  |  | 0
| 62 |  |  |  |  | 0
🔹 異常處理：
若 心部溫度未達標，應延長保溫時間，並檢查熱電偶是否正常。
判定標準 | 溫度範圍 |  | 狀況 (✓/✗) | 備註
| 下限 | 上限
材料出爐溫度管制標準 (出爐當下) |  |  | X | 取出當下不可高或低於設定溫度範圍
心部-表層溫度差異 (出爐當下) | -5 | 5 | ✓ | 溫度差異要求:±5°C內
最終判定 | - |  | X | 通過--> 前兩項都需要pass。 若有異常或其他風險疑慮，請直接 SDE工程師溝通討論。
異常記錄與處理
異常類別 | 發生時間 | 描述 | 處理方式 | 負責人簽名
溫度異常
設備故障
材料不符規範
測溫設備異常
📌 備註：
1. 若發生異常，請立即通報 設備維護部門 或 品質檢驗部門。
2. 記錄詳細問題與處理方式，確保後續追蹤改善。

## Sample
熱鍛鋁材料加熱製程檢查表(測試樣品: XX.XXXX.XXX.XXX [X/3])
📅 日期： 2026.01.14 🔧 負責人：製造 🏭 設備編號：A加熱爐
使用時機 | 開發初期驗證1次，製程變更需重新驗證 |  | 數量 | 至少3pcs
設備檢查
檢查項目 | 標準要求 | 檢查方式 | 狀況 (✓/✗) | 備註
加熱爐控制系統 (爐長: 8 M) | 第一段爐溫設定: 400 °C |  | ✓ | *爐溫設定不可接近/超過材料固溶溫度* 6-series 固溶溫度: 520°C , 爐溫設定不可超過480°C 7-series 固溶溫度: 470°C , 爐溫設定不可超過440°C
| 第二段爐溫設定: 400 °C |  | ✓
| 第三段爐溫設定: 400 °C |  | ✓
| 第四段爐溫設定: 400 °C |  | ✓
第五段爐溫設定: °C
第六段爐溫設定: °C
第七段爐溫設定: °C
| 加熱爐轉速設定: 20 RPM |  | ✓
熱電偶測溫儀 | 型號: K type
校驗時間: 2024/09/22
紀錄器 | 型號: ABCD
校驗時間: 2024/08/14
接觸式測溫儀 | 型號: C01234
校驗時間:2024.11.26
室溫溫度計 | 型號:XXXX
🔹異常處理：若檢查異常，請記錄問題點並通知設備維護人員(加熱設備)、品質檢驗部門(量測設備)。
材料狀況檢查
檢查項目 | 標準要求 | 檢查方式 | 狀況 (✓/✗) | 備註
材料類別 | 材質符合 (AL6061、7075等) | 查看物料清單（BOM）、 製程圖面、入料檢驗報告 | ✓ | 材證報告/日期: 20250801
表面狀況 | 無色差、無氧化層、污染、異物、橘皮破裂、表層起皮、連續氣泡 | 目視檢查 | ✓ | 材證報告/日期: 20250801
尺寸規格 | 1.長度、直徑規格 2.有/無其他共用產品料號 | 測量工具檢驗 | ✓ | 1.D20*55L 2.共用30.6118.XXX
材料標籤/批號 | 與生產單一致，確保可追溯性 | 查閱標籤與生產記錄 (工單號碼) | ✓ | 材料訂單單號:A012345
🔹 異常處理：若發現材料異常，應停止使用並通報品質檢驗部門。
加熱過程監測
時間 (hh:mm) | 溫度擷取時間 (min) | 爐溫設定(段數) | 室溫溫度 (°C) | 材料表面溫度 (°C) | 材料心部溫度 (°C) | 內外溫差 (°C) | 備註
開始加熱 ( 7 : 32 ) 加熱結束( 8 : 32 ) | 0 | 1 | 25°C | 18.8 | 18.8 | 0
| 5.1 | 1 |  | 348.4 | 284.5 | -63.9
| 10.2 | 1 |  | 431.9 | 418.1 | -13.8
| 15.3 | 2 |  | 450.5 | 433 | -17.5
| 20.4 | 2 |  | 448.5 | 437.3 | -11.2
| 25.5 | 2 |  | 447.6 | 440.5 | -7.1
| 30.6 | 3 |  | 453.4 | 442.2 | -11.2
| 35.7 | 3 |  | 448.3 | 443.6 | -4.7
| 40.8 | 3 |  | 450.6 | 444.9 | -5.7
| 45.9 | 4 |  | 449.5 | 446.5 | -3
| 51 | 4 |  | 450.1 | 445.3 | -4.8
| 52 | 4 |  | 449.5 | 447.2 | -2.3
| 53 | 4 |  | 450.6 | 447.4 | -3.2
| 54 | 4 |  | 451.2 | 448.3 | -2.9
| 55 | 4 |  | 451.9 | 449.6 | -2.3
| 56 | 4 |  | 450.1 | 450.5 | 0.4
| 57 | 4 |  | 451.9 | 450.8 | -1.1
| 58 | 4 |  | 451.3 | 451.1 | -0.2
| 59 | 4 |  | 450.5 | 450.4 | -0.1
| 60 | 4 |  | 450.1 | 455 | 4.9 | 出爐時間
…
出爐冷卻 | 60.5 |  |  | 416 | 439.8 | 23.8
| 61 |  |  | 411 | 432.3 | 21.3
| 61.5 |  |  | 400 | 426 | 26
| 62 |  |  | 380 | 425 | 45
🔹 異常處理：
若 心部溫度未達標，應延長保溫時間，並檢查熱電偶是否正常。
判定標準 | 溫度範圍 |  | 狀況 (✓/✗) | 備註
| 下限 | 上限
材料出爐溫度管制標準 (出爐當下) | 380 | 460 | ✓ | 取出當下不可高或低於設定溫度範圍
心部-表層溫度差異 (出爐當下) | -5 | 5 | ✓ | 溫度差異要求:±5°C內
最終判定 | - |  | ✓ | 通過--> 前兩項都需要pass。 若有異常或其他風險疑慮，請直接 SDE工程師溝通討論。
異常記錄與處理
異常類別 | 發生時間 | 描述 | 處理方式 | 負責人簽名
溫度異常
設備故障
材料不符規範
測溫設備異常
📌 備註：
1. 若發生異常，請立即通報 設備維護部門 或 品質檢驗部門。
2. 記錄詳細問題與處理方式，確保後續追蹤改善。